## 毛布Kh
カネカロン難燃エコ超コンパクトパック毛布1/64折
１.品 名 | 災害救助用毛布（真空パック）
２.数 量 | 枚
３.銘 柄 | (株)カネカ（SYS/PET混超コンパクトパック毛布）防炎＆エコ認定品する。
４.仕 様
（１）毛布規格
| A）混紡率 |  | 経糸 リサイクルポリエステル 50％(±5％)
緯糸アクリル系(カネカロン素材難燃) 50％(±5％)
B）重 量 |  |  |  | 650g
C）寸 法 |  |  |  | 140cm×190cm以上
D）色 相 |  |  |  | アイボリー系 無地
E）仕上加工 |  |  |  | 両面起毛・両面刈毛
F）縫 製 |  |  |  | 四方トリコットヘム50mm
G）生 産 |  |  |  | 日本国製（国内原料メーカー出荷証明提出可能）
| （２）難燃性 | 自治省消防庁通達65号『寝具類等の防炎性能試験第１寝具類２防炎性能試験３毛布』の試験に合格したもの。
防炎認定番号：DD-27009
| （３）エコ認定品 | (公財)日本環境協会のエコマーク認定取得
エコマーク認定番号：04104023
| （４）安全性 | 厚生省令第34号(乳幼児用)ホルムアルデヒド溶出量16μｇ以下
(公的検査機関による証明書提出可能)
| （５）包装内容 | 包装は、10年以上毛布を保護するために、一枚毎に次の基準に適合する加工工程及び包装資材を使用する。
A）真空パック処理方法
①パック前処理をして平面乾燥処理を行い毛布の水分率を1％以下に下げること。
（85℃の乾燥空気を上面ブロー・下面サクション出口前冷却）
②パック処理は、毛布を1/64折にし、アルミ多層特殊フイルム（メイワパック）に
入れ、約0.5気圧の密閉槽内にて通常の容積の1/3に圧縮した後に真空包装をする。
③パック処理は、外気を遮断した状態にて行うこと。
④開封後は、短時間に十分な復元性を有すること。
⑤H25年4/1から施工された「障害者優先調達推進法」基準に適合した工場で真空パック
加工を行う。
B）梱包方法（中身は10枚単位で保証致します。10枚未満の発注は保証対象外となります）
①パック密封した毛布10枚を一梱包として、ダンボールケースに入れること。
②ダンボールケースは、７段積みに耐え得る強度とする。
③ダンボールケースの寸法は、約210mm×320mm×460ｍｍ（外寸）とすること。
④合わせ目は、布製粘着テープで封をし、箱の外側をポリプロピレン製バンドを掛けて熱溶着する。
| （６）表示 |  | 外装ケースに不滅インクで次の通り表示すること。
|  |  |  | 両側面 | 『災害用備蓄毛布』・『１０枚』
『納入年月』